## QC
Report Number: A25-15567
Report Date: 14/11/2025
Analyte Symbol | Ag | Al | As | Au | B | Ba | Be | Bi | Ca | Cd | Ce | Co | Cr | Cs | Cu | Dy | Er | Eu | Fe | Ga | Gd | Ge | Hf | Hg | Ho | In | K | La | Li | Lu | Mg | Mn | Mo | Na | Nb | Nd | Ni | P | Pb | Pd | Pr | Pt | Rb | Re | Sb | Se | Sm | Sn | Sr | Ta | Tb | Te | Th | Ti | Tl | Tm | U | V | W | Y | Yb | Zn | Zr
Unit Symbol | ppb | ppm | ppb | ppb | ppm | ppb | ppb | ppb | ppm | ppb | ppb | ppb | ppb | ppb | ppb | ppb | ppb | ppb | ppm | ppb | ppb | ppb | ppb | ppb | ppb | ppb | ppm | ppb | ppb | ppb | ppm | ppb | ppb | ppm | ppb | ppb | ppb | ppm | ppb | ppb | ppb | ppb | ppb | ppb | ppb | ppb | ppb | ppb | ppb | ppb | ppb | ppb | ppb | ppb | ppb | ppb | ppb | ppb | ppb | ppb | ppb | ppb | ppb
Detection Limit | 3 | 4 | 10 | 0.2 | 1 | 100 | 30 | 2 | 25 | 6 | 15 | 4 | 100 | 0.2 | 50 | 0.5 | 0.4 | 0.2 | 3 | 4 | 0.4 | 3 | 0.4 | 2 | 0.2 | 0.2 | 10 | 10 | 10 | 0.5 | 2 | 100 | 10 | 5 | 2 | 5 | 50 | 4 | 50 | 0.2 | 1 | 0.2 | 10 | 0.2 | 10 | 100 | 1 | 50 | 40 | 0.2 | 0.2 | 8 | 2 | 150 | 1 | 0.1 | 1 | 10 | 25 | 2 | 0.4 | 400 | 20
Analysis Method | AR-MS | AR-MS | AR-MS | AR-MS | AR-MS | AR-MS | AR-MS | AR-MS | AR-MS | AR-MS | AR-MS | AR-MS | AR-MS | AR-MS | AR-MS | AR-MS | AR-MS | AR-MS | AR-MS | AR-MS | AR-MS | AR-MS | AR-MS | AR-MS | AR-MS | AR-MS | AR-MS | AR-MS | AR-MS | AR-MS | AR-MS | AR-MS | AR-MS | AR-MS | AR-MS | AR-MS | AR-MS | AR-MS | AR-MS | AR-MS | AR-MS | AR-MS | AR-MS | AR-MS | AR-MS | AR-MS | AR-MS | AR-MS | AR-MS | AR-MS | AR-MS | AR-MS | AR-MS | AR-MS | AR-MS | AR-MS | AR-MS | AR-MS | AR-MS | AR-MS | AR-MS | AR-MS | AR-MS
CLV-1 Meas |  |  |  |  | 10 | 52500 |  |  | 6290 |  |  | 541 | [6 empty] | 1320 | [7 empty] | 1940 |  |  |  | 1270 | 613000 | 2060 | 138 |  |  |  | 608 | 12500 |  |  |  | 2670 | [5 empty] | 30300 |  | 17.6 | [5 empty] | 96300 |  |  |  |  | 78700
CLV-1 Cert |  |  |  |  | 10 | 49300 |  |  | 5940 |  |  | 494 | [6 empty] | 1400 | [7 empty] | 1760 |  |  |  | 1240 | 571000 | 2180 | 134 |  |  |  | 581 | 11100 |  |  |  | 2230 | [5 empty] | 28500 |  | 17 | [5 empty] | 98500 |  |  |  |  | 74000
CLV-2 Meas |  |  |  |  | 35 | 23000 | [37 empty] | 23.3
CLV-2 Cert |  |  |  |  | 43 | 22500 | [37 empty] | 23
CDV-1 Meas | 10 | 1150 | 1300 | 2.5 | 16 | 8100 |  | 20 | 19500 | 40 | 4360 | 2000 | 12200 | 120 | 8650 |  |  |  | 2550 | 599 |  | 29 | 46 | 41 |  |  | 1800 | 2320 | 550 |  | 1300 | 412000 | 200 | 57 | 60 |  | 6420 | 400 | 1290 |  |  |  | 2460 |  | 30 | 500 |  | 80 | 122000 |  |  | 12 | 608 | 29900 |  |  | 169 | 4350 |  | 1360 |  | 23200 | 1300
CDV-1 Cert | 9 | 1500 | 1300 | 2.3 | 12 | 8500 |  | 20 | 19400 | 40 | 4350 | 2000 | 12100 | 121 | 8610 |  |  |  | 2560 | 600 |  | 30 | 46 | 41 |  |  | 1800 | 2310 | 560 |  | 1310 | 413000 | 200 | 60 | 60 |  | 6400 | 400 | 1330 |  |  |  | 2600 |  | 30 | 300 |  | 80 | 122000 |  |  | 40 | 610 | 30000 |  |  | 170 | 4200 |  | 1410 |  | 23300 | 1290
PF25TR04 Orig | 15 | 1740 | 40 | < 0.2 | 8 | 1500 | < 30 | 2 | 3980 | 85 | 24 | 53 | 600 | 131 | 2460 | 1.6 | 1.9 | 0.3 | 34 | 8 | 1.9 | < 3 | 5.7 | 9 | 0.4 | 0.3 | 5860 | 10 | 200 | < 0.5 | 1220 | 638000 | 170 | 15 | < 2 | 12 | 580 | 1140 | 420 | < 0.2 | 3 | 0.4 | 5870 | 0.3 | < 10 | < 100 | 1 | < 50 | 9700 | 3.7 | 0.3 | < 8 | 14 | 480 | 4 | 0.2 | 1 | 30 | < 25 | 18 | 0.8 | 66600 | 80
PF25TR04 Dup | 15 | 1630 | 40 | < 0.2 | 7 | 1400 | < 30 | < 2 | 3690 | 56 | 23 | 49 | 600 | 142 | 2290 | 1.8 | 2.3 | 0.5 | 33 | < 4 | 2.7 | < 3 | 7.2 | 9 | 0.3 | 0.4 | 5310 | 10 | 210 | < 0.5 | 1100 | 589000 | 160 | 10 | < 2 | 11 | 480 | 1070 | 360 | < 0.2 | 3 | 0.7 | 5250 | 0.8 | < 10 | < 100 | 2 | 50 | 9120 | 4.6 | 0.3 | < 8 | 13 | 770 | 4 | 0.2 | < 1 | 30 | < 25 | 14 | 1.4 | 62700 | 80
Method Blank | < 3 | < 4 | < 10 | < 0.2 | < 1 | < 100 | < 30 | < 2 | < 25 | < 6 | < 15 | < 4 | 300 | 0.5 | < 50 | < 0.5 | < 0.4 | < 0.2 | < 3 | < 4 | < 0.4 | < 3 | < 0.4 | < 2 | < 0.2 | 0.3 | < 10 | < 10 | < 10 | < 0.5 | < 2 | 900 | < 10 | < 5 | < 2 | < 5 | < 50 | < 4 | < 50 | < 0.2 | < 1 | < 0.2 | < 10 | < 0.2 | < 10 | < 100 | < 1 | < 50 | 40 | 0.3 | < 0.2 | < 8 | < 2 | < 150 | < 1 | < 0.1 | < 1 | < 10 | < 25 | < 2 | < 0.4 | < 400 | < 20